## Viasol Elastic
PREDMJER RADOVA
| OPIS POZICIJE RADA | JEDINICA MJERE | KOLIČINA | JEDINIĆNA CIJENA | UKUPNO
PODOPOLAGAČKI RADOVI
Izrada sistema Viasol Elastic, debljina sistema 2 mm
Nabavka i ugradnja podnog sistema Viasol Elastic preko ranije pripremljenih površina. Prilikom izvođenja voditi računa o monolitnosti podloge odnosno završnog sistema. Pod se izvodi prema sljedećim slojevima i potrošnjama: - Izrada prajmera nanošenjem sloja prajmer smole Viasol EP-P 260 ravnim gleterima potrošnja 0,40 kg/m2 uz dodatak 50 % kvarcnog pijeska 0,1-0,4mm 0.50 kg/m2; - Izrada špahtl sloja nanošenjem sloja prajmer smole Viasol PU-C525 ravnim gleterima potrošnja 2,0-3,0 kg/m2 - Izrada nosivog sloja nanošenjem poliuretanskog sloja PU-C 525 materijala nazubljenim gleterima 2.5 kg/m2. Ugrađeni materijal se dodatno obrađuje igličastim valjcima. - Ugradnja završnog UV stabilnog poliuretanskog laka Viasol PU- S 688P N moher valjcima (ca.0.1.-0.12 kg/m2) preko kompletnih površina. Obračun po m2
| ukupno | m2 | 0 | 0 | 0
|  | UKUPNO : |  |  | 0
|  | PDV 17% |  |  | 0
|  | SVEGA s PDVom |  |  | 0